## H1FR
DOSSIER DE CARACTÉRISTIQUES TECHNIQUES
DALLES PRÉCONTRAINTES TYPE: |  |  |  | 20/120 |  | Rev01: de 9/10/2014
TECHNIQUE AUTEUR DE LA MÉMORIE
José María Polo Palau
Ingénieur en mécanique
www.kningenieros.com
Page | 1 | de | 8 |  | .
Dalle.
Dimensions en mm.
Détails.
Cotas en mm.
Plancher.
Le poids et les armatures minimale de distribution que apartien á chaque plancher, son dans les pages destiné á chacun.
TRADE BTP

## H2FR
DOSSIER DE CARACTÉRISTIQUES TECHNIQUES
DALLES PRÉCONTRAINTES TYPE: |  |  |  |  | 20/120 | [8 empty] | Rev01: de 9/10/2014
TECHNIQUE AUTEUR DE LA MÉMORIE
José María Polo Palau
Ingénieur en mécanique
www.kningenieros.com
Page | 2 | de | 8
Description de la dalle.
Matériaux.
BETÓN DE DALLE |  |  |  | 30 |  |  | 30 |  | gc= | 1.5
BETÓN MISE EN OEUVRE |  |  |  | 25 |  |  | 25 |  | gc= | 1.5
ACERO DE PRETENSAR ALAMBRE 5mm |  |  |  | UNE 36094-97 Y1860 C 5.0 I1 |  |  | 1685 |  | gs= | 1.15 | alargamiento rot 4%
ACIER DE PRECONTRAINT FIL 5.2mm |  |  |  | UNE 36094-97 Y2060 S3 5.2 |  |  | 1854 |  | gs= | 1.15 | deformation ultime rot 4%
ACERO DE PRETENSAR CORDON 13.0mm |  |  |  | UNE 36094-97 Y1860 S 7 13.0 |  |  | 1860 |  | gs= | 1.15 | alargamiento rot 4%
ACIER D'ARMATURE |  |  |  | B 500S UNE 36-069-94 |  |  | 500 |  | gs= | 1.15 | deformation ultime rot 4%
Armature de la dalle.
TYPE D'ARMATURE |  |  | T1 | T2 | T3 | T4 | T5 | T6 | T7 | T8 | T9 | T10 | T11 | T12
SITUATION DES ARMATURES |  | F10 | 2 f 5.2 | 2 f 5.2 | 2 f 5.2 | 2 f 5.2 | 2 f 5.2 | 2 f 5.2 | 4 f 5.2 | 4 f 5.2 | 4 f 5.2 | 4 f 5.2 | 6 f 5.2 | 6 f 5.2
F9
F8
F7
F6
F5
F4
F3
F2
|  | F1 | 6 f 5.2 | 8 f 5.2 | 10 f 5.2 | 12 f 5.2 | 14 f 5.2 | 16 f 5.2 | 18 f 5.2 | 20 f 5.2 | 22 f 5.2 | 24 f 5.2 | 26 f 5.2 | 28 f 5.2
CONTRAINTE INITIAL |  | sup | 1400 | 1400 | 1400 | 1400 | 1400 | 1400 | 1400 | 1400 | 1400 | 1400 | 1400 | 1400
N/mm2 |  | inf | 1400 | 1400 | 1400 | 1400 | 1400 | 1400 | 1400 | 1400 | 1400 | 1400 | 1400 | 1400
PERTES TOTALS AU TEMPS INFINI |  |  | 14.76% | 15.31% | 15.88% | 16.44% | 16.99% | 17.54% | 18.4% | 18.91% | 19.41% | 19.91% | 20.75% | 21.22%
CONTRAINTE CRACAGE |  | N/mm2 | 0.3392346 | 0.4237092 | 0.4451468 | 0.5161028 | 0.6160488 | 0.7337069 | 0.8704906 | 0.9092537 | 0.9752402 | 1.060989 | 1.317764 | 1.341929
CONTRAINTE DÉSTRESSANT |  | N/mm2 | 25 | 25 | 25 | 25 | 25 | 25 | 25 | 25 | 25 | 25 | 25 | 25
TYPE D'ARMATURE |  |  | T13 | T14 | T15 | T16 | T17 | T18 | T19 | T20 | T21 | T22 | T23
SITUATION DES ARMATURES |  | F10 | 6 f 5.2 | 6 f 5.2 | 6 f 5.2 | 6 f 5.2 | 6 f 5.2 | 6 f 5.2 | 6 f 5.2 | 6 f 5.2 | 6 f 5.2 | 6 f 5.2 | 6 f 5.2
F9
F8
F7
F6
F5
F4
|  | F3 | [6 empty] | 2 f 5.2 | 4 f 5.2 | 6 f 5.2 | 8 f 5.2 | 10 f 5.2
|  | F2 |  | 2 f 5.2 | 4 f 5.2 | 6 f 5.2 | 8 f 5.2 | 10 f 5.2 | 10 f 5.2 | 10 f 5.2 | 10 f 5.2 | 10 f 5.2 | 10 f 5.2
|  | F1 | 30 f 5.2 | 30 f 5.2 | 30 f 5.2 | 30 f 5.2 | 30 f 5.2 | 30 f 5.2 | 30 f 5.2 | 30 f 5.2 | 30 f 5.2 | 30 f 5.2 | 30 f 5.2
CONTRAINTE INITIAL |  | sup | 1400 | 1400 | 1400 | 1400 | 1400 | 1400 | 1300 | 1300 | 1200 | 1200 | 1200
N/mm2 |  | inf | 1400 | 1400 | 1400 | 1400 | 1400 | 1400 | 1300 | 1300 | 1200 | 1200 | 1200
PERTES TOTALS AU TEMPS INFINI |  |  | 21.68% | 22.12% | 22.55% | 22.98% | 23.4% | 23.81% | 23.85% | 24.49% | 25.01% | 25.63% | 26.24%
CONTRAINTE CRACAGE |  | N/mm2 | 1.389457 | 1.466187 | 1.544014 | 1.622832 | 1.702552 | 1.783101 | 1.850088 | 1.947008 | 2.025087 | 2.127368 | 2.232983
CONTRAINTE DÉSTRESSANT |  | N/mm2 | 25 | 25 | 25.32201 | 26.60632 | 27.88619 | 29.16164 | 28.03326 | 29.6423 | 31.44313 | 33.85512 | 36.40731
Les exigences de dosage du béton seront défines selon EHE-08. Function de la classe dénvironnement.
TRADE BTP

## H3FR
DOSSIER DE CARACTÉRISTIQUES TECHNIQUES
DALLES PRÉCONTRAINTES TYPE: |  |  |  |  | 20/120 | [8 empty] | Rev01: de 9/10/2014
TECHNIQUE AUTEUR DE LA MÉMORIE
José María Polo Palau
Ingénieur en mécanique
www.kningenieros.com
Page | 3 | de | 8
Caractéristiques mécaniques de la dalle isolé.
TYPE | Tensions dues à la précontrainte |  |  | FLEXION POSITIVE | [5 empty] | MODULE RÉSISTANT |  | RIGIDITÉ | FLEXION NEGATIVE
DE | P·e | sp,inf | sp,sup | Moment | Momént | TRANCHANT | [6 empty] | Moment | Moment
DALLE |  |  |  | Ultime | Ejec. Travée | Vu | MO | MO' | MO2 | inférieur | supérieur | EI | Ultime | Ejec.s/étail
| m·kN | N/mm² | N/mm² | m·kN | m·kN | kN | m·kN | m·kN | m·kN | cm³ | cm³ | kN·m² | m·kN | m·kN
T-1 | -7.864539 | 2.598418 | 0.2171211 | 43.27459 | 17.38465 | 96.90346 | 17.38465 | 20.19765 | 43.27459 | 6690.476 | 6550.852 | 22701.16 | 17.44073 | 17.44073
T-2 | -11.66229 | 3.512994 | -0.01929401 | 55.59965 | 23.56345 | 100.5476 | 23.56345 | 27.07774 | 55.59965 | 6707.512 | 6553.28 | 22733.98 | 17.70118 | 17.70118
T-3 | -15.40886 | 4.415956 | -0.2526335 | 67.69173 | 29.69876 | 104.0662 | 29.69876 | 33.91409 | 63.13248 | 6725.329 | 6556.468 | 22769.39 | 17.76907 | 17.76907
T-4 | -19.10632 | 5.307781 | -0.4830579 | 79.3416 | 35.79349 | 107.4716 | 35.79349 | 40.70982 | 70.38707 | 6743.587 | 6560.08 | 22806.23 | 17.96671 | 17.96671
T-5 | -22.75653 | 6.188904 | -0.7106978 | 89.40578 | 41.85008 | 110.7744 | 41.85008 | 47.46757 | 77.56313 | 6762.114 | 6563.947 | 22843.91 | 18.02291 | 18.02291
T-6 | -26.36123 | 7.059728 | -0.9356681 | 101.3264 | 47.87073 | 113.9834 | 47.87073 | 54.1897 | 84.66354 | 6780.817 | 6567.977 | 22882.12 | 17.9741 | 17.9741
T-7 | -26.2644 | 7.693211 | -0.2698825 | 108.8702 | 52.07422 | 120.1498 | 52.07422 | 59.6924 | 90.25674 | 6768.854 | 6556.461 | 22841.88 | 29.81034 | 24.81734
T-8 | -29.78522 | 8.541443 | -0.4921612 | 118.7209 | 57.96834 | 123.1199 | 57.96834 | 66.2786 | 97.202 | 6786.715 | 6559.734 | 22877.3 | 29.65779 | 23.37164
T-9 | -33.26439 | 9.380313 | -0.7119594 | 127.2081 | 63.83101 | 126.0217 | 63.83101 | 72.8341 | 104.0781 | 6804.785 | 6563.203 | 22913.37 | 29.48855 | 21.94142
T-10 | -36.7034 | 10.21017 | -0.9293779 | 136.2427 | 69.66411 | 128.8599 | 69.66411 | 79.36095 | 110.8875 | 6823.015 | 6566.82 | 22949.91 | 28.9415 | 20.52576
T-11 | -36.59058 | 10.80591 | -0.2957036 | 142.0296 | 73.61119 | 134.3612 | 73.61119 | 84.54514 | 116.2287 | 6812.124 | 6556.527 | 22913.61 | 39.80687 | 24.64829
T-12 | -39.95396 | 11.61541 | -0.5106946 | 148.662 | 79.33057 | 137.0315 | 79.33057 | 90.95001 | 122.8981 | 6829.768 | 6559.636 | 22948.23 | 39.15302 | 23.24972
T-13 | -43.28052 | 12.4167 | -0.723478 | 154.5314 | 85.02428 | 139.6522 | 85.02428 | 97.33049 | 129.5063 | 6847.572 | 6562.895 | 22983.33 | 38.839 | 21.86479
T-14 | -45.6906 | 13.07708 | -0.7977122 | 158.5474 | 89.69966 | 142.2262 | 89.69966 | 102.6708 | 135.1972 | 6859.304 | 6564.003 | 23004.56 | 39.02966 | 21.38121
T-15 | -48.07698 | 13.7312 | -0.8713125 | 164.1483 | 94.34743 | 144.7559 | 94.34743 | 107.9822 | 140.8433 | 6871.026 | 6565.112 | 23025.76 | 39.49325 | 20.90163
T-16 | -50.44017 | 14.37921 | -0.9442929 | 167.3742 | 98.96831 | 147.2437 | 98.96831 | 113.2654 | 146.4456 | 6882.737 | 6566.22 | 23046.91 | 39.8778 | 20.42595
T-17 | -52.78066 | 15.02124 | -1.016667 | 170.4032 | 103.563 | 149.6915 | 103.563 | 118.5212 | 152.0051 | 6894.437 | 6567.325 | 23068.01 | 39.41218 | 19.95408
T-18 | -55.09895 | 15.65741 | -1.088448 | 171.5672 | 108.1321 | 152.1014 | 108.1321 | 123.7502 | 157.5225 | 6906.126 | 6568.429 | 23089.06 | 39.64177 | 16.17822
T-19 | -52.91259 | 15.09931 | -0.9833722 | 173.0944 | 104.365 | 154.4751 | 104.365 | 119.5248 | 155.1669 | 6911.904 | 6567.386 | 23096.59 | 41.46242 | 20.04931
T-20 | -53.96753 | 15.49655 | -0.9081212 | 171.9798 | 107.2006 | 156.8142 | 107.2006 | 122.8941 | 159.1268 | 6917.706 | 6566.379 | 23104.22 | 42.63072 | 17.31811
T-21 | -51.1221 | 14.72781 | -0.8132293 | 172.0701 | 101.9684 | 159.1204 | 101.9684 | 116.9647 | 155.3805 | 6923.527 | 6565.405 | 23111.92 | 44.53048 | 21.2839
T-22 | -52.06211 | 15.08264 | -0.7454976 | 172.3726 | 104.5131 | 161.3949 | 104.5131 | 119.9911 | 159.0594 | 6929.365 | 6564.459 | 23119.69 | 45.27534 | 20.21548
T-23 | -52.98744 | 15.43206 | -0.6787675 | 171.7643 | 107.0247 | 163.6392 | 107.0247 | 122.9792 | 162.7015 | 6935.216 | 6563.539 | 23127.52 | 45.90124 | 17.80922
Poidsde la pièce (kN/ml): |  |  | 3.437832
Pour flexion positive les valeurs résistant garantie condition d'execution sans étail, portée luz 6.25 m.
La résistance caractéristique du béton sur chantier sera d'accord avec la classe d'environnement sur chantier et l'enrobage total será complété
avec le revêtement.
Les moments et tranchantas a partir des charges pondérées doit être inférieure aux valeurs ultimes.
Selon classe d'environnement ouverture maximale de fissúre: WkI=0.2mm WkIIa=0.2'mm WkIIIyIV=descompresion.
Mo= moment de décompression de la fibre inférieure de la section.
Mo'= moment causant de contrainte nul en la fibre de la section située a la profondeur de l'armature inférieur.
Mo2= moment causant d'overture de fisuer 0.2mm.
Flexion negative (béton armé): Selon la classe d'environnement, ouverture: WkI = 0,4 mm ; WkIIa = 0,3 mm ; WkIIIa = 0,2 mm ; WkIIIc = 0,1 mm
*** b= | (Ib)plancher / (Ib)dalle
** z = | (S/I)dalle /(S/I)plancher
(1) | Vu correspond à la formulation EHE art.44.2.3.1 y 44.2.3.2.1.1barre de connexion 50mm.
(2) | Vu correspond à la formulation EHE art.44.2.3.1 y 44.2.3.2.1.1.
(3) | REIcorrespond à la formulation CTE DB-SI art.C.2.3.5
(4) | REI correspond avec revêtement de plâtre 5mm CTE DB-SI art.C.2.4
Á 28 jours, pour d'autres âge multiplié par le facteur:
Âge |  |  | 7 jours | 14 jours | 21 jours | 28 jours | 3 mois | 6 mois | 1 an | >5 ans
Rigidité |  |  | 0.83 | 0.89 | 0.91 | 1 | 1.08 | 1.13 | 1.16 | 1.2
Moment de fissuration |  |  | 0.78 | 0.86 | 0.96 | 1 | 1.1 | 1.17 | 1.22 | 1.27
TRADE BTP

## H4FR
DOSSIER DE CARACTÉRISTIQUES TECHNIQUES
DALLES PRÉCONTRAINTES TYPE: |  |  |  |  | 20/120 | [9 empty] | Rev01: de 9/10/2014
TECHNIQUE AUTEUR DE LA MÉMORIE
José María Polo Palau
Ingénieur en mécanique
www.kningenieros.com
Page | 4 | de | 8
Flexion positive, effort pour bandes de 1 métro.
TYPE | TYPE | MOMENT ULTIME (m·kN/m) | Vu(kN/m) |  |  |  | M. limite de service selon class d´'environnement (m·kN/m) |  |  | b*** | MODULE RÉSISTANT Wh,inf (mm3) | RIGIDITÉ (m2·kN/m) |  | REI
DE | DE |  | SECTION TYPE (1) | SECTION PLEIN (2) | ** z | RASANT | [5 empty] | HOMUGÉNÉISÉ E·Ih | FISURÉE E·If0
PLANCHER | DALLE |  |  |  |  | Vu(KN/m) | Mo | Mo' | Mo2 |  |  |  |  | (3) | (4)
| T-1 | 36.89651 | 80.50416 | 159.5978 | 0.9906842 | 170.8334 | 14.5114 | 16.80033 | 36.89651 | 1.030546 | 5536866.2 | 19053.2 | 622.1006 | 30 | 60
| T-2 | 47.19381 | 83.53395 | 159.5978 | 0.9906842 | 170.8334 | 19.62824 | 22.40854 | 46.67551 | 1.030546 | 5550874.6 | 19081.57 | 944.768 | 30 | 60
| T-3 | 57.48046 | 86.45934 | 159.5978 | 0.9906842 | 170.8334 | 24.70542 | 27.97021 | 52.94664 | 1.030546 | 5565526.7 | 19112.11 | 1274.75 | 30 | 60
20 + 0 | T-4 | 67.05582 | 89.2906 | 159.5978 | 0.9906842 | 170.8334 | 29.74884 | 33.4982 | 59.18549 | 1.030546 | 5580542.1 | 19143.83 | 1613.048 | 30 | 60
| T-5 | 76.33987 | 92.0364 | 159.5978 | 0.9906842 | 170.8334 | 34.76054 | 38.99466 | 65.39352 | 1.030546 | 5595780.4 | 19176.27 | 1934.593 | 30 | 60
| T-6 | 84.75418 | 94.70418 | 159.5978 | 0.9906842 | 170.8334 | 39.74233 | 44.46154 | 71.57223 | 1.030546 | 5611163.7 | 19209.15 | 2263.72 | 30 | 60
| T-7 | 92.82351 | 99.83056 | 159.5978 | 0.9906842 | 170.8334 | 43.22213 | 48.93982 | 76.14753 | 1.030546 | 5601537.1 | 19175.57 | 2629.025 | 30 | 60
| T-8 | 100.3752 | 102.2996 | 159.5978 | 0.9906842 | 170.8334 | 48.09927 | 54.29562 | 82.21879 | 1.030546 | 5616231.2 | 19206.12 | 3091.059 | 30 | 60
| T-9 | 108.0122 | 104.7119 | 159.5978 | 0.9906842 | 170.8334 | 52.95023 | 59.62585 | 88.26458 | 1.030546 | 5631097.2 | 19237.21 | 3583.868 | 30 | 60
| T-10 | 115.6348 | 107.0713 | 159.5978 | 0.9906842 | 170.8334 | 57.77658 | 64.9322 | 94.28629 | 1.030546 | 5646096.0 | 19268.7 | 4108.7 | 30 | 60
| T-11 | 120.9761 | 111.6444 | 159.5978 | 0.9906842 | 170.8334 | 61.04505 | 69.15214 | 98.65386 | 1.030546 | 5637356.1 | 19238.4 | 4722.701 | 30 | 60
| T-12 | 126.9278 | 113.8641 | 159.5978 | 0.9906842 | 170.8334 | 65.77737 | 74.35883 | 104.5796 | 1.030546 | 5651875.5 | 19268.29 | 5434.324 | 30 | 60
| T-13 | 133.549 | 116.0427 | 159.5978 | 0.9906842 | 170.8334 | 70.48832 | 79.54512 | 110.4845 | 1.030546 | 5666527.9 | 19298.58 | 6227.467 | 30 | 60
| T-14 | 137.356 | 118.1823 | 159.5978 | 0.9906842 | 170.8334 | 74.35706 | 83.88645 | 115.5271 | 1.030546 | 5676212.9 | 19317.04 | 6997.533 | 30 | 90
| T-15 | 140.837 | 120.2852 | 159.5978 | 0.9906842 | 170.8334 | 78.20294 | 88.20397 | 120.5467 | 1.030546 | 5685890.8 | 19335.46 | 7796.245 | 30 | 90
| T-16 | 144.0756 | 122.3531 | 159.5978 | 0.9906842 | 170.8334 | 82.02655 | 92.4983 | 125.5441 | 1.030546 | 5695561.0 | 19353.85 | 8667.792 | 30 | 90
| T-17 | 147.159 | 124.3878 | 159.5978 | 0.9906842 | 170.8334 | 85.82844 | 96.77006 | 130.5197 | 1.030546 | 5705222.9 | 19372.2 | 9599.251 | 30 | 90
| T-18 | 150.1287 | 126.391 | 159.5978 | 0.9906842 | 170.8334 | 89.60915 | 101.0198 | 135.4741 | 1.030546 | 5714876.0 | 19390.51 | 10562.21 | 30 | 90
| T-19 | 150.4136 | 128.3641 | 159.5978 | 0.9906842 | 170.8334 | 86.4923 | 97.58287 | 133.5113 | 1.030546 | 5719693.0 | 19397.28 | 11082.39 | 60 | 90
| T-20 | 150.4122 | 130.3085 | 159.5978 | 0.9906842 | 170.8334 | 88.83929 | 100.322 | 137.0124 | 1.030546 | 5724530.1 | 19404.12 | 11877.96 | 60 | 90
| T-21 | 150.2372 | 132.2254 | 159.5978 | 0.9906842 | 170.8334 | 84.50998 | 95.4994 | 133.8374 | 1.030546 | 5729384.0 | 19411.04 | 12212.03 | 60 | 90
| T-22 | 150.7357 | 134.1161 | 159.5978 | 0.9906842 | 170.8334 | 86.61625 | 97.95964 | 137.0979 | 1.030546 | 5734251.8 | 19418.01 | 12945.93 | 90 | 120
| T-23 | 150.815 | 135.9816 | 159.5978 | 0.9906842 | 170.8334 | 88.69513 | 100.3887 | 140.3311 | 1.030546 | 5739131.1 | 19425.02 | 13653.76 | 90 | 120
Flexion negative effort pour bandes de 1 métro.
TYPE | TYPE | MOMENT ULTIME (m·kN/m) | Vu(kN/m) |  |  |  | M. limite de service selon class d´'environnement (m·kN/m) |  |  | b*** | MODULE RÉSISTANT Wh,inf (mm3) | RIGIDITÉ (m2·kN/m) |  | REI |  | REI
DE | DE |  | SECTION TYPE (1) | SECTION PLEIN (2) | ** z | RASANT | [5 empty] | HOMUGÉNÉISÉ E·Ih | FISURÉE E·If0
PLANCHER | DALLE |  |  |  |  | Vu(KN/m) | Mo | Mo' | Mo2 |  |  |  |  | (3) |  | (3)
| T-1 | 14.5582 | 45.38257 | 135.2446 | - - | - - | 1.21057 | 3.92501 | 12.15209 | 1.030546 | 5575551 | 19053.2 | 211.5288 | 240
| T-2 | 14.77561 | 45.38257 | 135.2446 | - - | - - | 0 | 3.252914 | 12.33357 | 1.030546 | 5578020 | 19081.57 | 214.2159 | 240
| T-3 | 14.83228 | 45.38257 | 135.2446 | - - | - - | 0 | 2.586267 | 12.38087 | 1.030546 | 5581131 | 19112.11 | 219.0504 | 240
20 + 0 | T-4 | 14.99725 | 45.38257 | 135.2446 | - - | - - | 0 | 1.924215 | 12.51858 | 1.030546 | 5584600 | 19143.83 | 222.1065 | 240
| T-5 | 15.04416 | 45.38257 | 135.2446 | - - | - - | 0 | 1.266218 | 12.55773 | 1.030546 | 5588284 | 19176.27 | 227.6655 | 240
| T-6 | 15.00342 | 45.38257 | 135.2446 | - - | - - | 0 | 0.61189 | 12.52373 | 1.030546 | 5592104 | 19209.15 | 226.3964 | 240 |  |  | REI
| T-7 | 24.88342 | 45.38257 | 135.2446 | - - | - - | 0 | 5.678907 | 20.7708 | 1.030546 | 5582145 | 19175.57 | 426.5099 | 240 |  | FISURÉE E·If0
| T-8 | 24.75608 | 45.38257 | 135.2446 | - - | - - | 0 | 5.033075 | 20.66451 | 1.030546 | 5585321 | 19206.12 | 434.4668 | 240 |  |  | (3)
| T-9 | 24.61481 | 45.38257 | 135.2446 | - - | - - | 0 | 4.390865 | 20.54659 | 1.030546 | 5588662 | 19237.21 | 438.9061 | 240
| T-10 | 24.15818 | 45.38257 | 135.2446 | - - | - - | 0 | 3.751913 | 20.16543 | 1.030546 | 5592128 | 19268.7 | 448.8194 | 240
| T-11 | 33.22777 | 45.38257 | 135.2446 | - - | - - | 0 | 8.599529 | 27.73604 | 1.030546 | 5583200 | 19238.4 | 654.0775 | 240
| T-12 | 32.68199 | 45.38257 | 135.2446 | - - | - - | 0 | 7.96833 | 27.28046 | 1.030546 | 5586232 | 19268.29 | 668.0584 | 240
| T-13 | 32.41986 | 45.38257 | 135.2446 | - - | - - | 0 | 7.340241 | 27.06165 | 1.030546 | 5589391 | 19298.58 | 675.6482 | 240
| T-14 | 32.57902 | 45.38257 | 135.2446 | - - | - - | 0 | 7.503393 | 27.19451 | 1.030546 | 5590594 | 19317.04 | 700.7749 | 240
| T-15 | 32.96599 | 45.38257 | 135.2446 | - - | - - | 0 | 7.665262 | 27.51752 | 1.030546 | 5591797 | 19335.46 | 719.4393 | 240
| T-16 | 33.28698 | 45.38257 | 135.2446 | - - | - - | 0 | 7.825879 | 27.78546 | 1.030546 | 5592997 | 19353.85 | 739.5695 | 240
| T-17 | 32.89831 | 45.38257 | 135.2446 | - - | - - | 0 | 7.98527 | 27.46103 | 1.030546 | 5594196 | 19372.2 | 772.3495 | 240
| T-18 | 33.08996 | 45.38257 | 135.2446 | - - | - - | 0 | 8.143463 | 27.621 | 1.030546 | 5595391 | 19390.51 | 795.8028 | 240
| T-19 | 34.6097 | 45.38257 | 135.2446 | - - | - - | 0 | 8.315648 | 28.88956 | 1.030546 | 5594643 | 19397.28 | 795.0139 | 240
| T-20 | 35.58491 | 45.38257 | 135.2446 | - - | - - | 0 | 9.23716 | 29.7036 | 1.030546 | 5593924 | 19404.12 | 829.6619 | 240
Poids de plancher (kN/m2): |  |  |  | 3.055773
Acier armature superieure: |  |  |  | B 500S o B 500SD UNE 36-069-94
Armature de repart minimale: |  |  |  | No aplica
Surface dármature minimale: |  |  |  | 0
TRADE BTP

## H5FR
DOSSIER DE CARACTÉRISTIQUES TECHNIQUES
DALLES PRÉCONTRAINTES TYPE: |  |  |  |  | 20/120 | [9 empty] | Rev01: de 9/10/2014
TECHNIQUE AUTEUR DE LA MÉMORIE
José María Polo Palau
Ingénieur en mécanique
www.kningenieros.com
Page | 5 | de | 8
Flexion positive, effort pour bandes de 1 métro.
TYPE | TYPE | MOMENT ULTIME (m·kN/m) | Vu(kN/m) |  |  |  | M. limite de service selon class d´'environnement (m·kN/m) |  |  | b*** | MODULE RÉSISTANT Wh,inf (mm3) | RIGIDITÉ (m2·kN/m) |  | REI
DE | DE |  | SECTION TYPE (1) | SECTION PLEIN (2) | ** z | RASANT | [5 empty] | HOMUGÉNÉISÉ E·Ih | FISURÉE E·If0
PLANCHER | DALLE |  |  |  |  | Vu(KN/m) | Mo | Mo' | Mo2 |  |  |  |  | (3) | (4)
| T-1 | 50.00703 | 99.32319 | 199.4972 | 1.207888 | 217.7552 | 14.5114 | 17.65508 | 50.00703 | 2.061888 | 8096217.1 | 38141.68 | 7270.498 | 30 | 60
| T-2 | 63.04524 | 103.6895 | 199.4972 | 1.207888 | 217.7552 | 19.66899 | 23.59579 | 57.08057 | 2.061888 | 8116879.8 | 38207.89 | 7703.899 | 30 | 60
| T-3 | 75.7656 | 107.8817 | 199.4972 | 1.207888 | 217.7552 | 26.59342 | 30.85614 | 65.50582 | 2.061888 | 8138013.2 | 38276.23 | 8140.29 | 30 | 60
20 + 5 | T-4 | 88.7349 | 111.9193 | 199.4972 | 1.207888 | 217.7552 | 33.96725 | 38.44349 | 74.38149 | 2.061888 | 8159412.1 | 38345.71 | 8578.891 | 30 | 60
| T-5 | 100.4599 | 115.8185 | 199.4972 | 1.207888 | 217.7552 | 41.29329 | 45.98414 | 83.21001 | 2.061888 | 8180974.0 | 38415.85 | 9018.574 | 30 | 60
| T-6 | 111.8581 | 119.5929 | 199.4972 | 1.207888 | 217.7552 | 48.57397 | 53.48059 | 91.9936 | 2.061888 | 8202641.8 | 38486.38 | 9460.021 | 30 | 60
| T-7 | 123.2954 | 126.8113 | 199.4972 | 1.207888 | 217.7552 | 53.71827 | 59.69735 | 98.55734085 | 2.061888 | 8202964.9 | 38467.07 | 9939.609 | 30 | 60
| T-8 | 134.7531 | 130.2736 | 199.4972 | 1.207888 | 217.7552 | 60.85881 | 67.05292 | 107.1988 | 2.061888 | 8224124.6 | 38535.14 | 10537.32 | 30 | 60
| T-9 | 144.7444 | 133.6483 | 199.4972 | 1.207888 | 217.7552 | 67.95968 | 74.37009 | 115.8011 | 2.061888 | 8245410.0 | 38603.71 | 11132.71 | 30 | 60
| T-10 | 155.5853 | 136.9417 | 199.4972 | 1.207888 | 217.7552 | 75.02305 | 81.65107 | 124.3662 | 2.061888 | 8266792.4 | 38672.62 | 11746.51 | 30 | 60
| T-11 | 165.3704 | 143.3073 | 199.4972 | 1.207888 | 217.7552 | 79.90634 | 87.5663 | 130.6713 | 2.061888 | 8267718.8 | 38656.29 | 12425.73 | 30 | 60
| T-12 | 174.5849 | 146.389 | 199.4972 | 1.207888 | 217.7552 | 86.84473 | 94.72185 | 139.1101 | 2.061888 | 8288746.0 | 38723.47 | 13153.86 | 30 | 60
| T-13 | 183.6279 | 149.409 | 199.4972 | 1.207888 | 217.7552 | 93.7505 | 101.8462 | 147.5166 | 2.061888 | 8309870.6 | 38791 | 13891.92 | 30 | 60
| T-14 | 191.6103 | 152.3709 | 199.4972 | 1.207888 | 217.7552 | 99.43824 | 107.829 | 154.684 | 2.061888 | 8325582.2 | 38838.68 | 14593 | 30 | 90
| T-15 | 199.4895 | 155.278 | 199.4972 | 1.207888 | 217.7552 | 105.0945 | 113.7804 | 161.8198 | 2.061888 | 8341287.2 | 38886.28 | 15300.14 | 30 | 90
| T-16 | 205.5326 | 158.1333 | 199.4972 | 1.207888 | 217.7552 | 110.7201 | 119.701 | 168.925 | 2.061888 | 8356985.0 | 38933.8 | 15936.99 | 30 | 90
| T-17 | 212.811 | 160.9397 | 199.4972 | 1.207888 | 217.7552 | 116.3158 | 125.5918 | 176.0002 | 2.061888 | 8372675.3 | 38981.23 | 16586.27 | 30 | 90
| T-18 | 219.6535 | 163.6996 | 199.4972 | 1.207888 | 217.7552 | 121.8825 | 131.4536 | 183.0464 | 2.061888 | 8388357.8 | 39028.59 | 17241.26 | 30 | 90
| T-19 | 224.0041 | 166.4153 | 199.4972 | 1.207888 | 217.7552 | 117.3463 | 126.7611 | 179.9693 | 2.061888 | 8398806.6 | 39056.79 | 17813.94 | 60 | 90
| T-20 | 229.4169 | 169.089 | 199.4972 | 1.207888 | 217.7552 | 120.8325 | 130.5737 | 184.9145 | 2.061888 | 8409266.8 | 39085.04 | 18468.46 | 60 | 90
| T-21 | 232.2828 | 171.7227 | 199.4972 | 1.207888 | 217.7552 | 114.5099 | 123.9672 | 180.0511 | 2.061888 | 8419736.1 | 39113.32 | 19014.68 | 60 | 90
| T-22 | 237.23 | 174.3181 | 199.4972 | 1.207888 | 217.7552 | 117.6434 | 127.3965 | 184.6437 | 2.061888 | 8430212.4 | 39141.62 | 19665.07 | 90 | 120
| T-23 | 241.8672 | 176.8769 | 199.4972 | 1.207888 | 217.7552 | 120.7388 | 130.785 | 189.1982 | 2.061888 | 8440694.0 | 39169.93 | 20352.78 | 90 | 120
Flexion negative effort pour bandes de 1 métro.
TYPE | TYPE | ARMATURE POUR DALLE | AREA ARMATURE (mm2) | Mu (m·kN/m) | Vu(kN/m) (2) |  |  | M. limite de service selon class d´'environnement (m·kN/m) |  |  |  | Mfis (m·kN/m) | RIGIDITÉ (m2·kN/m) |  | REI | REI
DE | DE |  |  |  | SECTION TYPE |  | PLEIN | [5 empty] | HOMUGÉNÉISÉ E·Ih | FISURÉE E·If0
PLANCHER | DALLE |  |  |  | Md>Mfis,d | Md<Mfis,d | Md>Mfis,d | I | IIa-IIb | IIIa-IIIb-IV | IIIc |  |  |  | (3) | (3)
| N-1 | 4 f 8 | 279.6017 | 22.37849 | 50.53457 | 72.07562 | 150.598 | 22.37849 | 22.37849 | 22.37849 | 22.37849 | 22.38 | 38140.07 | 1847.609 | 90
| N-2 | 5 f 8 | 329.8672 | 26.39573 | 50.53457 | 72.07562 | 150.598 | 26.39573 | 26.39573 | 26.39573 | 26.39573 | 26.4 | 38192.68 | 2158.842 | 90
| N-3 | 4 f 10 | 392.6991 | 31.25178 | 50.38944 | 72.07562 | 150.1656 | 31.25178 | 31.25178 | 31.25178 | 31.25178 | 31.25 | 38250.77 | 2510.701 | 90
20 + 5 | N-4 | 5 f 10 | 471.2389 | 36.40982 | 50.38944 | 72.07562 | 150.1656 | 35.95027 | 35.95027 | 35.95027 | 35.95027 | 35.95 | 38330.65 | 3133.845 | 90
| N-5 | 4 f 12 | 530.9292 | 40.65649 | 50.24417 | 72.07562 | 149.7326 | 36.87955 | 36.03451 | 36.03451 | 36.03451 | 36.03 | 38380.52 | 3464.067 | 90
| N-6 | 5 f 12 | 644.0265 | 49.1899 | 50.24417 | 72.07562 | 149.7326 | 48.83919 | 36.41316 | 36.21625 | 36.21625 | 36.22 | 38492.13 | 4112.352 | 90 |  | REI
| N-7 | 6 f 12 | 757.1238 | 57.56618 | 50.24417 | 72.07562 | 149.7326 | 57.56618 | 45.82163 | 36.39784 | 36.39784 | 36.4 | 38603.18 | 4745.921 | 90 | FISURÉE E·If0
| N-8 | 4 f 16 | 882.7875 | 66.22873 | 49.9532 | 72.07562 | 148.8655 | 66.22873 | 50.93018 | 36.55194 | 36.55194 | 36.55 | 38689.13 | 5324.447 | 90 |  | (3)
| N-9 | 5 f 16 | 1083.849 | 80.77157 | 52.50385 | 72.07562 | 156.4667 | 80.77157 | 67.25766 | 42.18372 | 36.86217 | 36.86 | 38875.17 | 6357.515 | 90
| N-10 | 6 f 16 | 1284.911 | 95.08762 | 55.79366 | 72.07562 | 166.2707 | 95.08762 | 84.41496 | 51.5802 | 37.17189 | 37.17 | 39059.58 | 7345.875 | 90
| N-11 | 5 f 20 | 1649.336 | 119.2593 | 60.68801 | 72.07562 | 180.8563 | 119.2593 | 107.6111 | 63.63866 | 37.641 | 37.64 | 39321.42 | 8858.245 | 120
| N-12 | 6 f 20 | 1963.495 | 140.0618 | 62.65578 | 72.07562 | 186.7205 | 140.0618 | 134.9626 | 77.81795 | 39.68141 | 38.1 | 39589.05 | 10197.26 | 120
Poids de plancher (kN/m2): |  |  |  | 4.255773
Acier armature superieure: |  |  |  | B 500S o B 500SD UNE 36-069-94
Armature de repart minimale: |  |  |  | ME 20 x 30 A r 5 - 5 B 500 T 5x2.30 UNE 36092:1995
Surface dármature minimale: |  |  |  | 382.3812
TRADE BTP

## H6FR
DOSSIER DE CARACTÉRISTIQUES TECHNIQUES
DALLES PRÉCONTRAINTES TYPE: |  |  |  |  | 20/120 | [9 empty] | Rev01: de 9/10/2014
TECHNIQUE AUTEUR DE LA MÉMORIE
José María Polo Palau
Ingénieur en mécanique
www.kningenieros.com
Page | 6 | de | 8
Flexion positive, effort pour bandes de 1 métro.
TYPE | TYPE | MOMENT ULTIME (m·kN/m) | Vu(kN/m) |  |  |  | M. limite de service selon class d´'environnement (m·kN/m) |  |  | b*** | MODULE RÉSISTANT Wh,inf (mm3) | RIGIDITÉ (m2·kN/m) |  | REI
DE | DE |  | SECTION TYPE (1) | SECTION PLEIN (2) | ** z | RASANT | [5 empty] | HOMUGÉNÉISÉ E·Ih | FISURÉE E·If0
PLANCHER | DALLE |  |  |  |  | Vu(KN/m) | Mo | Mo' | Mo2 |  |  |  |  | (3) | (4)
| T-1 | 58.32686 | 111.4685 | 223.4369 | 1.342182 | 246.4828 | 14.5114 | 18.22515 | 56.74789 | 2.846743 | 9800710.1 | 52798.02 | 14303.27 | 30 | 60
| T-2 | 74.36483 | 116.7048 | 223.4369 | 1.342182 | 246.4828 | 19.66899 | 24.30727 | 63.58624 | 2.846743 | 9824876.1 | 52890.24 | 14826.7 | 30 | 60
| T-3 | 88.80663 | 121.7189 | 223.4369 | 1.342182 | 246.4828 | 25.1634 | 30.63895 | 70.76297 | 2.846743 | 9849454.0 | 52984.55 | 15351.45 | 30 | 60
20 + 8 | T-4 | 103.7071 | 126.5373 | 223.4369 | 1.342182 | 246.4828 | 34.0874 | 39.59886 | 81.37019 | 2.846743 | 9874264.2 | 53079.98 | 15876.71 | 30 | 60
| T-5 | 117.0522 | 131.1815 | 223.4369 | 1.342182 | 246.4828 | 42.95164 | 48.50093 | 91.91818 | 2.846743 | 9899217.0 | 53176.05 | 16401.61 | 30 | 60
| T-6 | 130.0349 | 135.6694 | 223.4369 | 1.342182 | 246.4828 | 51.75895 | 57.34803 | 102.4096 | 2.846743 | 9924262.6 | 53272.49 | 16926.74 | 30 | 60
| T-7 | 146.7451 | 144.2344 | 223.4369 | 1.342182 | 246.4828 | 57.99107 | 64.69907 | 110.2532 | 2.846743 | 9930322.6 | 53272.13 | 17516.57 | 30 | 60
| T-8 | 159.0735 | 148.3352 | 223.4369 | 1.342182 | 246.4828 | 66.63129 | 73.38135 | 120.5759 | 2.846743 | 9954922.8 | 53366.04 | 18170.42 | 30 | 60
| T-9 | 171.1822 | 152.3279 | 223.4369 | 1.342182 | 246.4828 | 75.22164 | 82.01571 | 130.8491 | 2.846743 | 9979633.1 | 53460.41 | 18831.49 | 30 | 60
| T-10 | 183.1076 | 156.2209 | 223.4369 | 1.342182 | 246.4828 | 83.7647 | 90.6047 | 141.0753 | 2.846743 | 10004428.5 | 53555.12 | 19500.24 | 30 | 60
| T-11 | 195.9646 | 163.736 | 223.4369 | 1.342182 | 246.4828 | 89.6995 | 97.61803 | 148.6236 | 2.846743 | 10011003.1 | 53557.54 | 20262.76 | 30 | 60
| T-12 | 206.1107 | 167.3703 | 223.4369 | 1.342182 | 246.4828 | 98.09398 | 106.0607 | 158.7 | 2.846743 | 10035486.7 | 53650.43 | 21060.38 | 30 | 60
| T-13 | 216.1948 | 170.9294 | 223.4369 | 1.342182 | 246.4828 | 106.4472 | 114.4639 | 168.7355 | 2.846743 | 10060055.6 | 53743.67 | 21868.15 | 30 | 60
| T-14 | 225.2474 | 174.418 | 223.4369 | 1.342182 | 246.4828 | 113.3315 | 121.5258 | 177.2807 | 2.846743 | 10079044.2 | 53812.71 | 22661.5 | 30 | 90
| T-15 | 235.1668 | 177.8402 | 223.4369 | 1.342182 | 246.4828 | 120.1776 | 128.55 | 185.7878 | 2.846743 | 10098026.7 | 53881.65 | 23557.66 | 30 | 90
| T-16 | 243.3479 | 181.1997 | 223.4369 | 1.342182 | 246.4828 | 126.9866 | 135.5375 | 194.2577 | 2.846743 | 10117002.6 | 53950.49 | 24406.4 | 30 | 90
| T-17 | 251.5632 | 184.5 | 223.4369 | 1.342182 | 246.4828 | 133.7594 | 142.4894 | 202.6914 | 2.846743 | 10135971.6 | 54019.22 | 25257.1 | 30 | 90
| T-18 | 259.7258 | 187.7443 | 223.4369 | 1.342182 | 246.4828 | 140.4971 | 149.4066 | 211.0899 | 2.846743 | 10154933.5 | 54087.85 | 26151.04 | 30 | 90
| T-19 | 265.2142 | 190.9353 | 223.4369 | 1.342182 | 246.4828 | 135.0132 | 143.8725 | 207.2463 | 2.846743 | 10168512.3 | 54133.22 | 26890 | 60 | 90
| T-20 | 270.8126 | 194.0757 | 223.4369 | 1.342182 | 246.4828 | 139.2419 | 148.3814 | 213.1153 | 2.846743 | 10182100.3 | 54178.62 | 27649.9 | 60 | 90
| T-21 | 274.856 | 197.1679 | 223.4369 | 1.342182 | 246.4828 | 131.5936 | 140.5858 | 207.1073 | 2.846743 | 10195695.3 | 54224.02 | 28377.12 | 60 | 90
| T-22 | 280.5841 | 200.2142 | 223.4369 | 1.342182 | 246.4828 | 135.3954 | 144.6423 | 212.5495 | 2.846743 | 10209295.6 | 54269.42 | 29191.65 | 90 | 120
| T-23 | 286.3455 | 203.2166 | 223.4369 | 1.342182 | 246.4828 | 139.1518 | 148.6511 | 217.9463 | 2.846743 | 10222899.5 | 54314.81 | 30012.89 | 90 | 120
Flexion negative effort pour bandes de 1 métro.
TYPE | TYPE | ARMATURE POUR DALLE | AREA ARMATURE (mm2) | Mu (m·kN/m) | Vu(kN/m) (2) |  |  | M. limite de service selon class d´'environnement (m·kN/m) |  |  |  | Mfis (m·kN/m) | RIGIDITÉ (m2·kN/m) |  | REI | REI
DE | DE |  |  |  | SECTION TYPE |  | PLEIN | [5 empty] | HOMUGÉNÉISÉ E·Ih | FISURÉE E·If0
PLANCHER | DALLE |  |  |  | Md>Mfis,d | Md<Mfis,d | Md>Mfis,d | I | IIa-IIb | IIIa-IIIb-IV | IIIc |  |  |  | (3) | (3)
| N-1 | 4 f 8 | 279.6017 | 25.43807 | 54.82596 | 80.08913 | 163.3868 | 25.43807 | 25.43807 | 25.43807 | 25.43807 | 25.44 | 52761.8 | 2392.176 | 90
| N-2 | 5 f 8 | 329.8672 | 29.98723 | 54.82596 | 80.08913 | 163.3868 | 29.98723 | 29.98723 | 29.98723 | 29.98723 | 29.99 | 52829.65 | 2796.614 | 90
| N-3 | 4 f 10 | 392.6991 | 35.55201 | 54.68474 | 80.08913 | 162.966 | 35.55201 | 35.55201 | 35.55201 | 35.55201 | 35.55 | 52905.72 | 3257.812 | 90
20 + 8 | N-4 | 5 f 10 | 471.2389 | 41.43933 | 54.68474 | 80.08913 | 162.966 | 41.43933 | 41.43933 | 41.43933 | 41.43933 | 41.44 | 53009.1 | 4098.249 | 90
| N-5 | 4 f 12 | 530.9292 | 46.43709 | 54.54339 | 80.08913 | 162.5447 | 45.62487 | 45.62487 | 45.62487 | 45.62487 | 45.62 | 53075.29 | 4527.509 | 90
| N-6 | 5 f 12 | 644.0265 | 56.08238 | 54.54339 | 80.08913 | 162.5447 | 56.08238 | 45.83613 | 45.83613 | 45.83613 | 45.84 | 53220.26 | 5386.003 | 90 |  | REI
| N-7 | 6 f 12 | 757.1238 | 65.67373 | 54.54339 | 80.08913 | 162.5447 | 65.67373 | 53.44882 | 46.04727 | 46.04727 | 46.05 | 53364.6 | 6227.572 | 90 | FISURÉE E·If0
| N-8 | 4 f 16 | 882.7875 | 75.56448 | 54.26035 | 80.08913 | 161.7012 | 75.56448 | 59.25714 | 46.2324 | 46.2324 | 46.23 | 53481.89 | 7012.604 | 90 |  | (3)
| N-9 | 5 f 16 | 1083.849 | 92.25834 | 55.48011 | 80.08913 | 165.3363 | 92.25834 | 77.87781 | 48.40183 | 46.59474 | 46.59 | 53725.33 | 8381.192 | 90
| N-10 | 6 f 16 | 1284.911 | 108.7884 | 58.95642 | 80.08913 | 175.696 | 108.7884 | 97.42496 | 59.12471 | 46.95663 | 46.96 | 53966.92 | 9693.617 | 90
| N-11 | 5 f 20 | 1649.336 | 136.7523 | 64.15451 | 80.08913 | 191.1868 | 136.7523 | 123.8148 | 73.27247 | 47.51603 | 47.52 | 54320.17 | 11738.49 | 120
| N-12 | 6 f 20 | 1963.495 | 161.2289 | 68.17434 | 80.08913 | 203.1663 | 161.2289 | 154.9122 | 89.79384 | 48.05993 | 48.06 | 54673.38 | 13529.64 | 120
Poids de plancher (kN/m2): |  |  |  | 4.975773
Acier armature superieure: |  |  |  | B 500S o B 500SD UNE 36-069-94
Armature de repart minimale: |  |  |  | ME 20 x 30 A r 5 - 5 B 500 T 5x2.30 UNE 36092:1995
Surface dármature minimale: |  |  |  | 447.0732
TRADE BTP

## H7FR
DOSSIER DE CARACTÉRISTIQUES TECHNIQUES
DALLES PRÉCONTRAINTES TYPE: |  |  |  |  | 20/120 | [9 empty] | Rev01: de 9/10/2014
TECHNIQUE AUTEUR DE LA MÉMORIE
José María Polo Palau
Ingénieur en mécanique
www.kningenieros.com
Page | 7 | de | 8
Flexion positive, effort pour bandes de 1 métro.
TYPE | TYPE | MOMENT ULTIME (m·kN/m) | Vu(kN/m) |  |  |  | M. limite de service selon class d´'environnement (m·kN/m) |  |  | b*** | MODULE RÉSISTANT Wh,inf (mm3) | RIGIDITÉ (m2·kN/m) |  | REI
DE | DE |  | SECTION TYPE (1) | SECTION PLEIN (2) | ** z | RASANT | [5 empty] | HOMUGÉNÉISÉ E·Ih | FISURÉE E·If0
PLANCHER | DALLE |  |  |  |  | Vu(KN/m) | Mo | Mo' | Mo2 |  |  |  |  | (3) | (4)
| T-1 | 63.80908 | 119.8386 | 239.3966 | 1.433416 | 265.6345 | 14.5114 | 18.64531 | 61.20997 | 3.457867 | 11046117.7 | 64298.03 | 21738.68 | 30 | 60
| T-2 | 81.30951 | 125.6823 | 239.3966 | 1.433416 | 265.6345 | 19.66899 | 24.83156 | 68.1689 | 3.457867 | 11072548.8 | 64409.09 | 22328.68 | 30 | 60
| T-3 | 97.7194 | 131.2693 | 239.3966 | 1.433416 | 265.6345 | 24.79028 | 30.97988 | 75.09296 | 3.457867 | 11099361.1 | 64522.23 | 22918.96 | 30 | 60
20 + 10 | T-4 | 113.3159 | 136.6311 | 239.3966 | 1.433416 | 265.6345 | 33.04013 | 39.54818 | 85.14639 | 3.457867 | 11126388.6 | 64636.48 | 23508.23 | 30 | 60
| T-5 | 128.3048 | 141.7934 | 239.3966 | 1.433416 | 265.6345 | 43.02802 | 49.45388 | 96.93835 | 3.457867 | 11153548.1 | 64751.35 | 24096.29 | 30 | 60
| T-6 | 142.8118 | 146.7771 | 239.3966 | 1.433416 | 265.6345 | 52.9501 | 59.29636 | 108.6648 | 3.457867 | 11180793.5 | 64866.58 | 24683.48 | 30 | 60
| T-7 | 162.016 | 156.2766 | 239.3966 | 1.433416 | 265.6345 | 59.96937 | 67.47564 | 117.4231 | 3.457867 | 11190674.4 | 64882.6 | 25353 | 30 | 60
| T-8 | 175.6158 | 160.8201 | 239.3966 | 1.433416 | 265.6345 | 69.70353 | 77.13449 | 128.9601 | 3.457867 | 11217507.3 | 64995.25 | 26065.66 | 30 | 60
| T-9 | 188.956 | 165.2413 | 239.3966 | 1.433416 | 265.6345 | 79.37996 | 86.73811 | 140.4398 | 3.457867 | 11244442.1 | 65108.35 | 26784.44 | 30 | 60
| T-10 | 202.0481 | 169.5498 | 239.3966 | 1.433416 | 265.6345 | 89.00155 | 96.28933 | 151.8649 | 3.457867 | 11271455.8 | 65221.77 | 27509.82 | 30 | 60
| T-11 | 216.1726 | 177.8611 | 239.3966 | 1.433416 | 265.6345 | 95.69552 | 104.102 | 160.2997 | 3.457867 | 11281806.8 | 65240.45 | 28342.84 | 30 | 60
| T-12 | 228.8998 | 181.878 | 239.3966 | 1.433416 | 265.6345 | 105.1503 | 113.4903 | 171.5568 | 3.457867 | 11308531.5 | 65352.01 | 29205.92 | 30 | 60
| T-13 | 241.4556 | 185.8103 | 239.3966 | 1.433416 | 265.6345 | 114.557 | 122.833 | 182.7663 | 3.457867 | 11335335.2 | 65463.9 | 30081.41 | 30 | 60
| T-14 | 250.8981 | 189.6634 | 239.3966 | 1.433416 | 265.6345 | 122.3109 | 130.6861 | 192.3016 | 3.457867 | 11356465.5 | 65548.8 | 30893.68 | 30 | 90
| T-15 | 260.1163 | 193.442 | 239.3966 | 1.433416 | 265.6345 | 130.0215 | 138.4966 | 201.7936 | 3.457867 | 11377589.9 | 65633.59 | 31712.82 | 30 | 90
| T-16 | 270.8792 | 197.1504 | 239.3966 | 1.433416 | 265.6345 | 137.6899 | 146.2658 | 211.2433 | 3.457867 | 11398708.1 | 65718.26 | 32558.09 | 30 | 90
| T-17 | 278.3133 | 200.7925 | 239.3966 | 1.433416 | 265.6345 | 145.3173 | 153.9948 | 220.652 | 3.457867 | 11419819.7 | 65802.81 | 33375 | 30 | 90
| T-18 | 288.8649 | 204.3717 | 239.3966 | 1.433416 | 265.6345 | 152.9047 | 161.6847 | 230.0207 | 3.457867 | 11440924.6 | 65887.24 | 34242.17 | 30 | 90
| T-19 | 293.5076 | 207.8915 | 239.3966 | 1.433416 | 265.6345 | 146.7276 | 155.5292 | 225.6043 | 3.457867 | 11456563.3 | 65945.77 | 34975.36 | 60 | 90
| T-20 | 300.3448 | 211.3547 | 239.3966 | 1.433416 | 265.6345 | 151.4933 | 160.5458 | 232.1307 | 3.457867 | 11472210.0 | 66004.3 | 35922.79 | 60 | 90
| T-21 | 306.2042 | 214.7641 | 239.3966 | 1.433416 | 265.6345 | 142.877 | 151.8742 | 225.2751 | 3.457867 | 11487862.7 | 66062.83 | 36771.11 | 60 | 90
| T-22 | 313.8586 | 218.1221 | 239.3966 | 1.433416 | 265.6345 | 147.1619 | 156.3876 | 231.3208 | 3.457867 | 11503519.9 | 66121.34 | 37728.82 | 90 | 120
| T-23 | 319.7655 | 221.4313 | 239.3966 | 1.433416 | 265.6345 | 151.3958 | 160.8482 | 237.3154 | 3.457867 | 11519180.0 | 66179.84 | 38663.56 | 90 | 120
Flexion negative effort pour bandes de 1 métro.
TYPE | TYPE | ARMATURE POUR DALLE | AREA ARMATURE (mm2) | Mu (m·kN/m) | Vu(kN/m) (2) |  |  | M. limite de service selon class d´'environnement (m·kN/m) |  |  |  | Mfis (m·kN/m) | RIGIDITÉ (m2·kN/m) |  | REI | REI
DE | DE |  |  |  | SECTION TYPE |  | PLEIN | [5 empty] | HOMUGÉNÉISÉ E·Ih | FISURÉE E·If0
PLANCHER | DALLE |  |  |  | Md>Mfis,d | Md<Mfis,d | Md>Mfis,d | I | IIa-IIb | IIIa-IIIb-IV | IIIc |  |  |  | (3) | (3)
| N-1 | 4 f 8 | 314.1593 | 30.18107 | 57.62665 | 85.53272 | 171.7332 | 30.18107 | 30.18107 | 30.18107 | 30.18107 | 30.18 | 64181.38 | 3333.711 | 90
| N-2 | 5 f 8 | 364.4247 | 34.87635 | 57.62665 | 85.53272 | 171.7332 | 34.87635 | 34.87635 | 34.87635 | 34.87635 | 34.88 | 64261.2 | 3832.065 | 90
| N-3 | 4 f 10 | 427.2566 | 40.67983 | 57.48765 | 85.53272 | 171.3189 | 40.67983 | 40.67983 | 40.67983 | 40.67983 | 40.68 | 64351.48 | 4400.329 | 90
20 + 10 | N-4 | 5 f 10 | 505.7964 | 48.04575 | 57.48765 | 85.53272 | 171.3189 | 48.04575 | 48.04575 | 48.04575 | 48.04575 | 48.05 | 64473.36 | 5129.69 | 90
| N-5 | 4 f 12 | 565.4867 | 53.45927 | 57.34855 | 85.53272 | 170.9044 | 52.30437 | 52.30437 | 52.30437 | 52.30437 | 52.3 | 64552.54 | 5631.113 | 90
| N-6 | 5 f 12 | 678.584 | 63.90126 | 57.34855 | 85.53272 | 170.9044 | 63.90126 | 52.53583 | 52.53583 | 52.53583 | 52.54 | 64723.86 | 6642.914 | 90 |  | REI
| N-7 | 6 f 12 | 791.6813 | 74.23782 | 57.34855 | 85.53272 | 170.9044 | 74.23782 | 61.22149 | 52.76721 | 52.76721 | 52.77 | 64894.54 | 7625.627 | 90 | FISURÉE E·If0
| N-8 | 4 f 16 | 917.3451 | 85.0695 | 57.07002 | 85.53272 | 170.0743 | 85.0695 | 67.26897 | 52.97401 | 52.97401 | 52.97 | 65037.23 | 8545.511 | 90 |  | (3)
| N-9 | 5 f 16 | 1118.407 | 103.1696 | 57.37917 | 85.53272 | 170.9956 | 103.1696 | 87.48151 | 53.96491 | 53.37229 | 53.37 | 65326.43 | 10153.91 | 90
| N-10 | 6 f 16 | 1319.469 | 121.1197 | 60.97447 | 85.53272 | 181.71 | 121.1197 | 108.6661 | 65.91943 | 53.77024 | 53.77 | 65613.71 | 11699.19 | 90
| N-11 | 5 f 20 | 1683.894 | 151.7476 | 66.36548 | 85.53272 | 197.7757 | 151.7476 | 137.0087 | 80.83892 | 54.39337 | 54.39 | 66041.86 | 14126.3 | 120
| N-12 | 6 f 20 | 1998.053 | 178.209 | 70.52385 | 85.53272 | 210.1681 | 178.209 | 170.6153 | 98.71339 | 54.99374 | 54.99 | 66464.47 | 16252.36 | 120
Poids de plancher (kN/m2): |  |  |  | 5.455773
Acier armature superieure: |  |  |  | B 500S o B 500SD UNE 36-069-94
Armature de repart minimale: |  |  |  | ME 20 x 30 A r 6 - 6 B 500 T 5x2.30 UNE 36092:1995
Surface dármature minimale: |  |  |  | 490.2012
TRADE BTP

## H8FR
DOSSIER DE CARACTÉRISTIQUES TECHNIQUES
DALLES PRÉCONTRAINTES TYPE: |  |  |  |  | 20/120 | [9 empty] | Rev01: de 9/10/2014
TECHNIQUE AUTEUR DE LA MÉMORIE
José María Polo Palau
Ingénieur en mécanique
www.kningenieros.com
Page | 8 | de | 8
Flexion positive, effort pour bandes de 1 métro.
TYPE | TYPE | MOMENT ULTIME (m·kN/m) | Vu(kN/m) |  |  |  | M. limite de service selon class d´'environnement (m·kN/m) |  |  | b*** | MODULE RÉSISTANT Wh,inf (mm3) | RIGIDITÉ (m2·kN/m) |  | REI
DE | DE |  | SECTION TYPE (1) | SECTION PLEIN (2) | ** z | RASANT | [5 empty] | HOMUGÉNÉISÉ E·Ih | FISURÉE E·If0
PLANCHER | DALLE |  |  |  |  | Vu(KN/m) | Mo | Mo' | Mo2 |  |  |  |  | (3) | (4)
| T-1 | 77.77337 | 140.2933 | 279.2961 | 1.649534 | 313.5138 | 14.5114 | 19.84402 | 73.25914 | 5.351931 | 14580906.4 | 100037.1 | 29685.26 | 30 | 60
| T-2 | 99.22754 | 147.6918 | 279.2961 | 1.649534 | 313.5138 | 19.66899 | 26.32701 | 80.51788 | 5.351931 | 14612860.5 | 100200.3 | 30465.45 | 30 | 60
| T-3 | 120.1609 | 154.7411 | 279.2961 | 1.649534 | 313.5138 | 24.79028 | 32.77089 | 87.74148 | 5.351931 | 14645138.2 | 100365.5 | 31242.88 | 30 | 60
20 + 15 | T-4 | 139.3033 | 161.4869 | 279.2961 | 1.649534 | 313.5138 | 29.8777 | 39.17848 | 94.93186 | 5.351931 | 14677598.7 | 100531.8 | 32016.43 | 30 | 60
| T-5 | 157.4563 | 167.9657 | 279.2961 | 1.649534 | 313.5138 | 38.84318 | 48.6308 | 106.0007 | 5.351931 | 14710171.3 | 100698.6 | 32785.79 | 30 | 60
| T-6 | 176.1026 | 174.2075 | 279.2961 | 1.649534 | 313.5138 | 51.92979 | 61.31485 | 121.191 | 5.351931 | 14742816.9 | 100865.8 | 33551.71 | 30 | 60
| T-7 | 199.9586 | 186.074 | 279.2961 | 1.649534 | 313.5138 | 61.15728 | 71.83288 | 132.4744 | 5.351931 | 14762276.0 | 100934.8 | 34465.1 | 30 | 60
| T-8 | 217.1044 | 191.737 | 279.2961 | 1.649534 | 313.5138 | 73.99316 | 84.27613 | 147.4126 | 5.351931 | 14794571.1 | 101099.3 | 35347.52 | 30 | 60
| T-9 | 233.8539 | 197.2408 | 279.2961 | 1.649534 | 313.5138 | 86.74773 | 96.64236 | 162.2699 | 5.351931 | 14826952.8 | 101264.2 | 36233.21 | 30 | 60
| T-10 | 250.235 | 202.5982 | 279.2961 | 1.649534 | 313.5138 | 99.42471 | 108.9352 | 177.0498 | 5.351931 | 14859401.5 | 101429.5 | 37122.65 | 30 | 60
| T-11 | 271.2869 | 212.918 | 279.2961 | 1.649534 | 313.5138 | 108.2426 | 118.9976 | 187.925 | 5.351931 | 14879249.9 | 101500.8 | 38184.05 | 30 | 60
| T-12 | 286.9148 | 217.8991 | 279.2961 | 1.649534 | 313.5138 | 120.6976 | 131.0773 | 202.482 | 5.351931 | 14911452.9 | 101664 | 39204.49 | 30 | 60
| T-13 | 302.2874 | 222.7717 | 279.2961 | 1.649534 | 313.5138 | 133.0842 | 143.0925 | 216.9709 | 5.351931 | 14943723.1 | 101827.6 | 40234.63 | 30 | 60
| T-14 | 315.885 | 227.5428 | 279.2961 | 1.649534 | 313.5138 | 143.2934 | 153.1917 | 229.2611 | 5.351931 | 14970127.4 | 101957.4 | 41200.16 | 30 | 90
| T-15 | 328.9629 | 232.2187 | 279.2961 | 1.649534 | 313.5138 | 153.4436 | 163.2338 | 241.4923 | 5.351931 | 14996526.6 | 102087.1 | 42173.73 | 30 | 90
| T-16 | 341.884 | 236.8049 | 279.2961 | 1.649534 | 313.5138 | 163.5362 | 173.2203 | 253.666 | 5.351931 | 15022920.4 | 102216.6 | 43156.53 | 30 | 90
| T-17 | 352.7568 | 241.3067 | 279.2961 | 1.649534 | 313.5138 | 173.5729 | 183.1527 | 265.7837 | 5.351931 | 15049308.4 | 102346 | 44131.03 | 30 | 90
| T-18 | 363.593 | 245.7286 | 279.2961 | 1.649534 | 313.5138 | 183.5551 | 193.0324 | 277.8468 | 5.351931 | 15075690.4 | 102475.3 | 45112.82 | 30 | 90
| T-19 | 372.26 | 250.0749 | 279.2961 | 1.649534 | 313.5138 | 175.4087 | 185.102 | 271.761 | 5.351931 | 15096433.7 | 102572.2 | 46016.83 | 60 | 90
| T-20 | 383.8511 | 254.3495 | 279.2961 | 1.649534 | 313.5138 | 181.6818 | 191.5513 | 280.0946 | 5.351931 | 15117183.1 | 102669.1 | 46976.94 | 60 | 90
| T-21 | 391.3353 | 258.5559 | 279.2961 | 1.649534 | 313.5138 | 170.321 | 180.3827 | 270.7944 | 5.351931 | 15137937.0 | 102766 | 47873.02 | 60 | 90
| T-22 | 401.1329 | 262.6975 | 279.2961 | 1.649534 | 313.5138 | 175.9606 | 186.1843 | 278.4946 | 5.351931 | 15158694.0 | 102862.8 | 48830.44 | 90 | 120
| T-23 | 408.9358 | 266.7771 | 279.2961 | 1.649534 | 313.5138 | 181.533 | 191.9177 | 286.1277 | 5.351931 | 15179452.8 | 102959.6 | 49769.97 | 90 | 120
Flexion negative effort pour bandes de 1 métro.
TYPE | TYPE | ARMATURE POUR DALLE | AREA ARMATURE (mm2) | Mu (m·kN/m) | Vu(kN/m) (2) |  |  | M. limite de service selon class d´'environnement (m·kN/m) |  |  |  | Mfis (m·kN/m) | RIGIDITÉ (m2·kN/m) |  | REI | REI
DE | DE |  |  |  | SECTION TYPE |  | PLEIN | [5 empty] | HOMUGÉNÉISÉ E·Ih | FISURÉE E·If0
PLANCHER | DALLE |  |  |  | Md>Mfis,d | Md<Mfis,d | Md>Mfis,d | I | IIa-IIb | IIIa-IIIb-IV | IIIc |  |  |  | (3) | (3)
| N-1 | 4 f 8 | 402.1239 | 45.67354 | 64.45439 | 98.42903 | 192.0805 | 45.67354 | 45.67354 | 45.67354 | 45.67354 | 45.67 | 99626 | 5959.178 | 90
| N-2 | 5 f 8 | 452.3893 | 51.21671 | 64.45439 | 98.42903 | 192.0805 | 51.21671 | 51.21671 | 51.21671 | 51.21671 | 51.22 | 99741.89 | 6653.29 | 90
| N-3 | 4 f 10 | 515.2212 | 58.10903 | 64.31999 | 98.42903 | 191.68 | 58.10903 | 58.10903 | 58.10903 | 58.10903 | 58.11 | 99875.36 | 7441.356 | 90
20 + 15 | N-4 | 5 f 10 | 593.761 | 66.87041 | 64.31999 | 98.42903 | 191.68 | 66.87041 | 66.87041 | 66.87041 | 66.87041 | 66.87 | 100053.1 | 8472.039 | 90
| N-5 | 4 f 12 | 653.4513 | 73.10764 | 64.18551 | 98.42903 | 191.2792 | 72.37451 | 70.3628 | 70.3628 | 70.3628 | 70.36 | 100172 | 9189.285 | 90
| N-6 | 5 f 12 | 766.5486 | 85.55075 | 64.18551 | 98.42903 | 191.2792 | 85.55075 | 70.64609 | 70.64609 | 70.64609 | 70.65 | 100423.1 | 10605.14 | 90 |  | REI
| N-7 | 6 f 12 | 879.6459 | 97.92708 | 64.18551 | 98.42903 | 191.2792 | 97.92708 | 81.80893 | 70.92942 | 70.92942 | 70.93 | 100673.6 | 11985.56 | 90 | FISURÉE E·If0
| N-8 | 4 f 16 | 1005.31 | 110.8278 | 63.9163 | 98.42903 | 190.4769 | 110.8278 | 88.28861 | 71.19261 | 71.19261 | 71.19 | 100894.9 | 13309.88 | 90 |  | (3)
| N-9 | 5 f 16 | 1206.372 | 132.5383 | 63.9163 | 98.42903 | 190.4769 | 132.5383 | 112.3932 | 71.6834 | 71.6834 | 71.68 | 101323.4 | 15600.42 | 90
| N-10 | 6 f 16 | 1407.434 | 153.9873 | 65.75828 | 98.42903 | 195.9662 | 153.9873 | 137.5704 | 82.88242 | 72.17425 | 72.17 | 101749.9 | 17800.36 | 90
| N-11 | 5 f 20 | 1771.858 | 190.9324 | 71.60442 | 98.42903 | 213.3883 | 190.9324 | 170.535 | 100.4542 | 72.9634 | 72.96 | 102410.4 | 21324.16 | 120
| N-12 | 6 f 20 | 2086.018 | 222.9228 | 76.09105 | 98.42903 | 226.7589 | 222.9228 | 210.2316 | 121.6985 | 73.70998 | 73.71 | 103046.1 | 24391.66 | 120
Poids de plancher (kN/m2): |  |  |  | 6.655773
Acier armature superieure: |  |  |  | B 500S o B 500SD UNE 36-069-94
Armature de repart minimale: |  |  |  | ME 20 x 30 A r 8 - 8 B 500 T 5x2.30 UNE 36092:1995
Surface dármature minimale: |  |  |  | 598.0212
TRADE BTP